## Folha 1
NAF040 | m² |  | Isolamento térmico pelo exterior em fachada ventilada.
Isolamento térmico pelo exterior em fachada ventilada, formado por painel de lã mineral, semi-rígido, não revestido, painel Plus (TP 138) "KNAUF INSULATION", de 50 mm de espessura, segundo EN 13162, resistência térmica 1,55 m²°C/W, condutibilidade térmica 0,032 W/(m°C), colocado topo a topo e fixado mecanicamente, com membrana altamente transpirante, impermeável à água da chuva, de polipropileno, Homeseal LDS 0,02 UV "KNAUF INSULATION", de 0,2 mm de espessura e 270 g/m², 0,02 m de espessura de ar equivalente face à difusão de vapor de água, segundo NP EN 1931, estanquidade à água classe W1 segundo EN 1928, Euroclasse B-s1, d0 de reacção ao fogo, segundo NP EN 13501-1. Inclusive fita autocolante para vedação de juntas.
Unitário |  | Ud |  | Descrição |  | Rend. |  | Preço unitário | Importância
mt16lki005e |  | Ud |  | Fixação mecânica de 100 mm de comprimento, para painéis isolantes da gama Ultravent "KNAUF INSULATION", colocados directamente sobre a superfície suporte. |  | 4 |  | 0.23 | 0.92
mt16lki010iej |  | m² |  | Painel de lã mineral, semi-rígido, não revestido, painel Plus (TP 138) "KNAUF INSULATION", de 50 mm de espessura, segundo EN 13162, com certificado de qualidade do ar interior Eurofins Gold, resistência térmica 1,55 m²°C/W, condutibilidade térmica 0,032 W/(m°C), Euroclasse A1 de reacção ao fogo segundo NP EN 13501-1, com código de designação MW-EN 13162-T4-WS-WL(P)-AFr5. As resinas utilizadas na fabricação não contêm formaldeído nem fenóis (E-Technology). |  | 1.05 |  | 5.76 | 6.05
mt16aaa030 |  | m |  | Fita autocolante para vedação de juntas. |  | 0.44 |  | 0.3 | 0.13
mt15kbv050d |  | m² |  | Membrana altamente transpirante, impermeável à água da chuva, de polipropileno, Homeseal LDS 0,02 UV "KNAUF INSULATION", de 0,2 mm de espessura e 270 g/m², 0,02 m de espessura de ar equivalente face à difusão de vapor de água, segundo NP EN 1931, estanquidade à água classe W1 segundo EN 1928, Euroclasse B-s1, d0 de reacção ao fogo, segundo NP EN 13501-1, com resistência aos raios UV, intervalo de temperatura de trabalho de -30 a 80°C. |  | 1.7 |  | 5.64 | 9.59
mt15kbv060k |  | m |  | Fita autocolante, Siga Wigluv Black "KNAUF INSULATION", com adesivo acrílico sem dissolventes e película de separação de papel siliconado, 2 m de espessura de ar equivalente face à difusão de vapor de água, segundo NP EN 1931, com resistência aos raios UV, intervalo de temperatura de trabalho de -40 a 100°C. |  | 1.5 |  | 1.91 | 2.87
mo054 |  | h |  | Oficial de 1ª montador de isolamentos. |  | 0.08 |  | 19.38 | 1.55
mo101 |  | h |  | Ajudante de montador de isolamentos. |  | 0.04 |  | 18.4 | 0.74
|  | % |  | Custos directos complementares |  | 2 |  | 21.85 | 0.44
Custo de manutenção decenal: 0,45€ nos primeiros 10 anos. | [7 empty] | Total: | 22.29
Referência e título da norma |  |  |  |  | Aplicabilidade(a) |  | Obrigatoriedade(b) |  |  | Sistema(c)
EN 13162:2012+A1:2015 |  |  |  |  | 1072020 |  | 1072020
Produtos de isolamento térmico para aplicação em edifícios — Produtos manufaturados de lã mineral (MW) — Especificação
(a) Data de entrada em aplicação da norma harmonizada e início do período de coexistência
(b) Data final do período de coexistência / entrada em vigor da marcação CE
(c) Sistema de avaliação e verificação da regularidade do desempenho