## Folha 1
NAK010 |  |  | m² | Isolamento horizontal de lajes térreas, com poliestireno extrudido.
Isolamento térmico horizontal de lajes térreas formado por painel rígido de poliestireno extrudido Polyfoam C4 LJ 1250 "KNAUF INSULATION", de superfície lisa e bordo lateral a meia madeira, de 600x1250 mm e 40 mm de espessura, resistência à compressão >= 300 kPa, resistência térmica 1,15 m²°C/W, condutibilidade térmica 0,034 W/(m°C), colocado na base da camada base, coberto com um filme de polietileno de 0,2 mm de espessura, preparado para receber uma camada base de argamassa ou betão (não incluída neste preço).
Unitário | Ud | Descrição |  |  | Rend. | Preço unitário | Importância
mt16pki010Eb | m² | Painel rígido de poliestireno extrudido Polyfoam C4 LJ 1250 "KNAUF INSULATION", segundo EN 13164, de superfície lisa e bordo lateral a meia madeira, de 600x1250 mm e 40 mm de espessura, resistência térmica 1,15 m²°C/W, condutibilidade térmica 0,034 W/(m°C), 300 kPa de resistência à compressão, factor de resistência à difusão do vapor de água 150, calor específico 1400 J/kgK, Euroclasse E de reacção ao fogo; de aplicação em muros enterrados, lajes em contacto com o terreno, coberturas invertidas com tráfego pedonal e em coberturas inclinadas sob telhas colocadas sobre ripas. |  |  | 1.1 | 5.28 | 5.81
mt17poa010d | m² | Filme de polietileno de 0,2 mm de espessura e 184 g/m² de massa superficial. |  |  | 1.1 | 0.37 | 0.41
mt16aaa030 | m | Fita autocolante para vedação de juntas. |  |  | 0.4 | 0.3 | 0.12
mo054 | h | Oficial de 1ª montador de isolamentos. |  |  | 0.164 | 17.41 | 2.86
mo101 | h | Ajudante de montador de isolamentos. |  |  | 0.164 | 16.45 | 2.7
| % | Custos directos complementares |  |  | 2 | 11.9 | 0.24
[6 empty] | Total: | 12.14