## Folha 1
QAD040 | m² |  | Cobertura plana não acessível, não ventilada, Deck. Impermeabilização com lâminas asfálticas.
Cobertura plana não acessível, não ventilada, Deck, tipo convencional, pendente de 1% a 5%. SUPORTE BASE: perfil nervurado autoportante de chapa de aço galvanizado S 280 de 0,7 mm de espessura, acabamento liso, com 3 nervuras de 50 mm de altura separadas 260 mm; ISOLAMENTO TÉRMICO: painel de lã de rocha, hidrófobo, não revestido, aglomerado com resinas, imputrescível, de alta resistência à compressão (50 kPa), Smart Roof Thermal "KNAUF INSULATION", de 40 mm de espessura; IMPERMEABILIZAÇÃO: tipo monocamada, colada, formada por uma membrana de betume modificado com elastómero SBS, LBM(SBS)-50/G-FP totalmente colada com maçarico. O preço não inclui a execução e a vedação das juntas nem a execução de remates nos encontros com paramentos e drenagens.
Unitário |  | Ud |  | Descrição |  | Rend. |  | Preço unitário | Importância
mt13ccg200ac |  | m² |  | Perfil nervurado autoportante de chapa de aço galvanizado S 280 de 0,7 mm de espessura, acabamento liso, com 3 nervuras de 50 mm de altura separadas 260 mm, inércia 18 cm4 e massa superficial 5,5 kg/m², segundo NP EN 14782. |  | 1.1 |  | 8.34 | 9.17
mt16lkr010fca |  | m² |  | Painel de lã de rocha, hidrófobo, não revestido, aglomerado com resinas, imputrescível, de alta resistência à compressão (50 kPa), Smart Roof Thermal "KNAUF INSULATION", de 40 mm de espessura, segundo EN 13162, resistência térmica 1,1 m²°C/W, condutibilidade térmica 0,036 W/(m°C), Euroclasse A1 de reacção ao fogo segundo NP EN 13501-1, com código de designação MW-EN 13162-T5-CS(10)50-TR10-PL(5)500-WS-WL(P)-AFr5, de aplicação como isolante térmico e acústico em coberturas planas e coberturas inclinadas. |  | 1.05 |  | 13.19 | 13.85
mt14pap100b |  | kg |  | Emulsão asfáltica de base aquosa. |  | 1 |  | 2.1 | 2.1
mt16aab010 |  | Ud |  | Fixação mecânica dos painéis isolantes à chapa metálica (coberturas deck). |  | 1 |  | 0.16 | 0.16
mt14lga010ea |  | m² |  | Membrana de betume modificado com elastómero SBS, LBM(SBS)-50/G-FP, de 3,5 mm de espessura, massa nominal 5 kg/m², com armadura de feltro de poliéster reforçado e estabilizado de 150 g/m², com auto-protecção mineral de cor cinzento. Segundo EN 13707. |  | 1.1 |  | 6.18 | 6.8
mo051 |  | h |  | Oficial de 1ª montador de painéis metálicos. |  | 0.164 |  | 19.73 | 3.24
mo098 |  | h |  | Ajudante de montador de painéis metálicos. |  | 0.164 |  | 18.74 | 3.07
mo054 |  | h |  | Oficial de 1ª montador de isolamentos. |  | 0.055 |  | 19.73 | 1.09
mo101 |  | h |  | Ajudante de montador de isolamentos. |  | 0.055 |  | 18.74 | 1.03
mo029 |  | h |  | Oficial de 1ª aplicador de lâminas impermeabilizantes. |  | 0.109 |  | 19.19 | 2.09
mo067 |  | h |  | Ajudante de aplicador de lâminas impermeabilizantes. |  | 0.109 |  | 18.74 | 2.04
|  | % |  | Custos directos complementares |  | 2 |  | 44.64 | 0.89
Custo de manutenção decenal: 21,40€ nos primeiros 10 anos. | [7 empty] | Total: | 45.53
Referência e título da norma |  |  |  |  | Aplicabilidade(a) |  | Obrigatoriedade(b) |  |  | Sistema(c)
EN 14782:2006 |  |  |  |  | 1112010 |  | 1112010
Chapas metálicas autoportantes para cober turas, revestimentos exteriores e interiores de paredes.
EN 13162:2012+A1:2015 |  |  |  |  | 1072020 |  | 1072020
Produtos de isolamento térmico para aplicação em edifícios — Produtos manufaturados de lã mineral (MW) — Especificação
EN 13707:2004+A2:2009 |  |  |  |  | 142010 |  | 1102010
Membranas de impermeabilização f lexíveis — Membranas betuminosas armadas para impermeabilização de cober turas — Definições e características
(a) Data de entrada em aplicação da norma harmonizada e início do período de coexistência
(b) Data final do período de coexistência / entrada em vigor da marcação CE
(c) Sistema de avaliação e verificação da regularidade do desempenho